## Feuille 1
FIQ010 | m² |  | Isolation thermique par l'intérieur dans des combles aménagés à charpente en bois.
Isolation thermique par l'intérieur dans des combles aménagés à charpente en bois, constituée de: ISOLANT ENTRE CHEVRONS: panneau en laine de verre, Isoconfort 35 "ISOVER", de 60 mm d'épaisseur, selon NF EN 13162, résistance thermique 1,71 m²K/W, conductivité thermique 0,035 W/(mK), placé entre les fermes traditionnelles; ISOLANT SOUS CHEVRONS: panneau en laine de verre, Isoconfort 35 "ISOVER", de 60 mm d'épaisseur, selon NF EN 13162, résistance thermique 1,71 m²K/W, conductivité thermique 0,035 W/(mK), fixé avec des suspentes Intégra "ISOVER"; ÉTANCHÉITÉ À L'AIR: film de polyamide avec un voile non tissé à son verso, Vario Duplex "ISOVER", de 220 µm d'épaisseur, placé sur une structure métallique (non comprise dans ce prix) avec ruban adhésif double face, scellement avec bande autoadhésive Adhésif Vario KB1 "ISOVER" et adhésif pour joints Vario DS, "ISOVER", prête à recevoir le doublage intérieur compatible.
Code interne |  | Désignation |  | Quantité | Unité | Prix unitaire | Prix total
mt16lvi150b |  | Suspente Intégra "ISOVER", pour la fixation mécanique des panneaux isolants à la structure en bois. |  | 3 | U | 2.06 | 6.18
mt16lvi010clb |  | Panneau en laine de verre, Isoconfort 35 "ISOVER", de 60 mm d'épaisseur, selon NF EN 13162, résistance thermique 1,71 m²K/W, conductivité thermique 0,035 W/(mK), Euroclasse A2-s1, d0 de réaction au feu selon NF EN 13501-1, capacité d'absorption d'eau à court terme <=1 kg/m² et coefficient de résistance à la diffusion de la vapeur d'eau 1. |  | 2.1 | m² | 3.57 | 7.5
mt12iso110 |  | Ruban adhésif double face. |  | 2 | m | 0.5 | 1
mt15iso010a |  | Frein-vapeur hygrovariable étanche à l'air, Vario Duplex "ISOVER", constitué d'un film de polyamide avec un voile non tissé à son verso, de 220 µm d'épaisseur, de 0,3 à 5 m d'épaisseur de la couche d'air équivalente à la diffusion de la vapeur d'eau, selon NF EN 1931, Euroclasse D de réaction au feu, selon NF EN 13501-1. |  | 1.1 | m² | 3.54 | 3.89
mt16lvi170a |  | Ruban autoadhésif Adhésif Vario KB1 "ISOVER", pour le scellement des joints. |  | 0.65 | m | 0.57 | 0.37
mt15iso040b |  | Cartouche de mastic scellant pour joints, Vario DS, "ISOVER", de 310 ml, pour l'étanchéité périphérique de membranes pour le contrôle du flux de vapeur. |  | 0.07 | U | 35.6 | 2.49
mo054 |  | Compagnon professionnel III/CP2 poseur d'isolants rigides ou flexibles. |  | 0.601 | h | 30.2 | 18.15
mo101 |  | Ouvrier professionnel II/OP poseur d'isolants rigides ou flexibles. |  | 0.601 | h | 26.02 | 15.64
|  | Frais de chantier des unités d'ouvrage |  | 2 | % | 55.22 | 1.1
Coût d'entretien décennal: 1,13€ les 10 premières années. | [5 empty] | Montant total HT: | 56.32