## Feuille 1
FIQ010 | m² |  | Isolation thermique par l'intérieur dans des combles aménagés à charpente en bois.
Isolation thermique par l'intérieur dans des combles aménagés à charpente en bois, constituée de: ISOLANT ENTRE CHEVRONS: panneau en laine de verre, Isoconfort 35 "ISOVER", de 60 mm d'épaisseur, selon NF EN 13162, résistance thermique 1,71 m²K/W, conductivité thermique 0,035 W/(mK), placé entre les fermes traditionnelles; ISOLANT SOUS CHEVRONS: panneau en laine de verre, Isoconfort 35 "ISOVER", de 220 mm d'épaisseur, selon NF EN 13162, résistance thermique 6,29 m²K/W, conductivité thermique 0,035 W/(mK), fixé avec des suspentes Intégra 2 "ISOVER"; ÉTANCHÉITÉ À L'AIR: film de polyamide avec un voile non tissé à son verso, Vario Duplex "ISOVER", de 220 µm d'épaisseur, fixé avec les clés des suspentes Intégra 2 "ISOVER", scellement avec bande autoadhésive Adhésif Vario KB1 "ISOVER" et adhésif pour joints Vario DS, "ISOVER", prête à recevoir le doublage intérieur compatible.
Code interne |  | Désignation |  | Quantité | Unité | Prix unitaire | Prix total
mt16lvi150a |  | Suspente Intégra 2 "ISOVER", pour la fixation mécanique des panneaux isolants à la structure en bois. |  | 3 | U | 1.73 | 5.19
mt16lvi010clb |  | Panneau en laine de verre, Isoconfort 35 "ISOVER", de 60 mm d'épaisseur, selon NF EN 13162, résistance thermique 1,71 m²K/W, conductivité thermique 0,035 W/(mK), Euroclasse A2-s1, d0 de réaction au feu selon NF EN 13501-1, capacité d'absorption d'eau à court terme <=1 kg/m² et coefficient de résistance à la diffusion de la vapeur d'eau 1. |  | 1.05 | m² | 3.57 | 3.75
mt16lvi010cln |  | Panneau en laine de verre, Isoconfort 35 "ISOVER", de 220 mm d'épaisseur, selon NF EN 13162, résistance thermique 6,29 m²K/W, conductivité thermique 0,035 W/(mK), Euroclasse A2-s1, d0 de réaction au feu selon NF EN 13501-1, capacité d'absorption d'eau à court terme <=1 kg/m² et coefficient de résistance à la diffusion de la vapeur d'eau 1. |  | 1.05 | m² | 13.77 | 14.46
mt15iso010a |  | Frein-vapeur hygrovariable étanche à l'air, Vario Duplex "ISOVER", constitué d'un film de polyamide avec un voile non tissé à son verso, de 220 µm d'épaisseur, de 0,3 à 5 m d'épaisseur de la couche d'air équivalente à la diffusion de la vapeur d'eau, selon NF EN 1931, Euroclasse D de réaction au feu, selon NF EN 13501-1. |  | 1.1 | m² | 3.54 | 3.89
mt16lvi170a |  | Ruban autoadhésif Adhésif Vario KB1 "ISOVER", pour le scellement des joints. |  | 0.65 | m | 0.57 | 0.37
mt15iso040b |  | Cartouche de mastic scellant pour joints, Vario DS, "ISOVER", de 310 ml, pour l'étanchéité périphérique de membranes pour le contrôle du flux de vapeur. |  | 0.07 | U | 35.6 | 2.49
mo054 |  | Compagnon professionnel III/CP2 poseur d'isolants rigides ou flexibles. |  | 0.526 | h | 30.2 | 15.89
mo101 |  | Ouvrier professionnel II/OP poseur d'isolants rigides ou flexibles. |  | 0.526 | h | 26.02 | 13.69
|  | Frais de chantier des unités d'ouvrage |  | 2 | % | 59.73 | 1.19
Coût d'entretien décennal: 1,22€ les 10 premières années. | [5 empty] | Montant total HT: | 60.92