## Feuille 1
ECL040 | m | Linteau en maçonnerie renforcée de briques en terre cuite découpées apparente.
Linteau de 11,5 cm d'épaisseur, en maçonnerie renforcée de briques pleines apparentes en terre cuite, élaborées mécaniquement, couleur rouge, 24x11,5x5 cm, appareil en boutisse posé verticalement (briques sur chant), pose avec du mortier de ciment industriel, couleur grise, M-5, fourni en vrac, avec joints horizontaux et verticaux de 20 mm d'épaisseur, joint creux; avec renfort d'acier Fe E 500 (quantité 2,7 kg/m²) et remplissage de mortier; appui via étais métalliques télescopiques et planches en bois.
Code interne |  | Désignation | Quantité | Unité | Prix unitaire | Prix total
mt05mmq010a |  | Brique pleine apparente en terre cuite, élaborée mécaniquement, couleur rouge, 24x11,5x5 cm, pour utilisation en maçonnerie non protégée (pièce en U), densité 1300 kg/m³, selon NF EN 771-1. | 14 | U | 0.58 | 8.12
mt08aaa010a |  | Eau. | 0.01 | m³ | 1.5 | 0.02
mt09mif010cb |  | Mortier industriel pour maçonnerie, de ciment, couleur grise, catégorie M-5 (résistance à la compression 5 N/mm²), fourni en vrac, selon NF EN 998-2. | 0.056 | t | 50.2 | 2.81
mt07aco050c |  | Barres en acier haute adhérence, Fe E 500, fourni sur chantier en barres brutes, de divers diamètres. | 2.7 | kg | 2 | 5.4
mt50spa050m |  | Grosse planche en bois de pin, dimensions 20x7,2 cm. | 0.003 | m³ | 439.2 | 1.32
mt50spa101 |  | Clous en acier. | 0.05 | kg | 1.87 | 0.09
mt50spa081a |  | Étai métallique télescopique, allant jusqu'à 3 m de hauteur. | 0.013 | U | 19.25 | 0.25
mq06mms010 |  | Mélangeuse en continu avec silo, pour mortier industriel à sec, fourni en vrac. | 0.213 | h | 1.94 | 0.41
mo021 |  | Compagnon professionnel III/CP2 construction pour des travaux de maçonnerie. | 0.395 | h | 29.25 | 11.55
mo114 |  | Ouvrier d'exécution I/OE1 construction pour des travaux de maçonnerie. | 0.45 | h | 24.51 | 11.03
|  | Frais de chantier des unités d'ouvrage | 2 | % | 41 | 0.82
Coût d'entretien décennal: 1,25€ les 10 premières années. |  |  |  |  | Montant total HT: | 41.82