## Feuille 1
ECL070 | m | Linteau en maçonnerie de blocs de béton apparente avec treillis d'armature pour joints horizontaux.
Linteau de 40 cm d'épaisseur, réalisé avec deux rangées de bloc apparent en béton, lisses hydrofuges, couleur grise, 40x20x10 cm, pose avec du mortier de ciment et chaux industriel, couleur grise, M-5, fourni en vrac, avec joints horizontaux et verticaux de 10 mm d'épaisseur, joint en biseau; avec treillis préfabriqué d'armature pour joints horizontaux en acier galvanisé à chaud avec recouvrement de résine époxy, de 3,7 mm de diamètre et de 100 mm de largeur; appui via étais métalliques télescopiques et planches en bois.
Code interne |  |  | Désignation | Quantité | Unité | Prix unitaire | Prix total
mt03bhe010aae |  |  | Bloc apparent en béton, lisse hydrofuge, couleur grise, 40x20x10 cm, catégorie II, résistance normalisée R10 (10 N/mm²), densité 1200 kg/m³; avec le prix augmenté de 20% pour cause de pièces spéciales: chaînages et demi-blocs. Selon NF EN 771-3. | 5 | U | 0.7 | 3.5
mt08aaa010a |  |  | Eau. | 0.004 | m³ | 1.5 | 0.01
mt09mif010Ab |  |  | Mortier industriel pour maçonnerie, de ciment et chaux, couleur grise, catégorie M-5 (résistance à la compression 5 N/mm²), fourni en vrac, selon NF EN 998-2. | 0.003 | t | 79.2 | 0.24
mt07aag010ech |  |  | Treillis préfabriqué d'armature pour joints horizontaux en acier galvanisé à chaud avec recouvrement de résine époxy, de 3,7 mm de diamètre et 100 mm de largeur, avec dispositifs de séparation, géométrie conçue pour permettre le recouvrement et système d'autocontrôle de l'opérateur (SAO). Selon NF EN 845-3. | 2 | m | 2.41 | 4.82
mt50spa050m |  |  | Grosse planche en bois de pin, dimensions 20x7,2 cm. | 0.003 | m³ | 439.2 | 1.32
mt50spa101 |  |  | Clous en acier. | 0.05 | kg | 1.87 | 0.09
mt50spa081a |  |  | Étai métallique télescopique, allant jusqu'à 3 m de hauteur. | 0.013 | U | 19.25 | 0.25
mq06mms010 |  |  | Mélangeuse en continu avec silo, pour mortier industriel à sec, fourni en vrac. | 0.011 | h | 1.94 | 0.02
mo021 |  |  | Compagnon professionnel III/CP2 construction pour des travaux de maçonnerie. | 0.244 | h | 29.25 | 7.14
mo114 |  |  | Ouvrier d'exécution I/OE1 construction pour des travaux de maçonnerie. | 0.13 | h | 24.51 | 3.19
|  |  | Frais de chantier des unités d'ouvrage | 2 | % | 20.58 | 0.41
Coût d'entretien décennal: 0,63€ les 10 premières années. | [5 empty] | Montant total HT: | 20.99