## Feuille 1
EIE040 | m² | Pied de mur avec système ETICS d'isolation thermique par l'extérieur des façades.
Pied de mur avec système ETICS, avec les panneaux isolants enterrés, composé de: couche d'imperméabilisation de mortier flexible bicomposant, couleur grise, appliqué en deux couches; panneau rigide de polystyrène extrudé, selon NF EN 13164, à surface rugueuse et structure cellulaire fermée, de couleur blanche, de 100 mm d'épaisseur, fixé au support avec du mortier, application manuelle et fixations mécaniques avec cheville à expansion en polypropylène; couche de régularisation de mortier, application manuelle, armé avec maille en fibre de verre, anti-alcalin, de 5x4 mm de vide de maille, de 0,6 mm d'épaisseur et de 160 g/m² de masse surfacique; couche de finition de mortier acrylique, couleur blanche, sur impression à base de silicate en émulsion aqueuse, finition mat; couche drainante avec nappe drainante à excroissances en polyéthylène haute densité (PEHD/HDPE), avec des excroissances de 7,5 mm de hauteur, résistance à la compression 150 kN/m² selon NF EN ISO 604, capacité de drainage 5 l/(s·m) et masse nominale 0,5 kg/m², placée sur l'isolation. Comprend le profilé d'arrêt en acier inoxydable, pour fixation de nappe drainante à excroissances et arase de la couche de finition. Le prix comprend l'exécution des arrêts aux rencontres avec les parements, les revêtements et les autres éléments placés sur sa surface.
Code interne |  | Désignation | Quantité | Unité | Prix unitaire | Prix total
mt15igp010h |  | Mortier flexible bicomposant, couleur grise, composé de liants hydrauliques et résines synthétiques, résistance à la pression hydrostatique positive et négative de 15 bar, selon NF EN 1504-2. | 3 | kg | 3.95 | 11.85
mt28mop030fa |  | Mortier type GP W2, selon NF EN 998-1, composé de ciment blanc, chaux aérée, granulats légers, granulats calcaires sélectionnés, fibres naturelles, additifs et résines en poudre, imperméable à l'eau de pluie, perméable à la vapeur d'eau et avec résistance au vieillissement, à appliquer à la truelle, pour coller les panneaux isolants et comme couche de base, préalablement mélangé avec de l'eau. | 10.4 | kg | 0.84 | 8.74
mt16pxg010f |  | Panneau rigide de polystyrène extrudé, selon NF EN 13164, à surface rugueuse et structure cellulaire fermée, de couleur blanche, de 100 mm d'épaisseur, résistance thermique 2,94 m²K/W, conductivité thermique 0,034 W/(mK), Euroclasse E de réaction au feu selon NF EN 13501-1. | 1.05 | m² | 33.25 | 34.91
mt16pep100e |  | Cheville à expansion en polypropylène, de 160 mm de longueur, pour fixation de plaques isolantes. | 6 | U | 0.36 | 2.16
mt28mop050a |  | Maille en fibre de verre, anti-alcalin, de 5x4 mm de vide de maille, de 0,6 mm d'épaisseur, de 160 g/m² de masse surfacique et de 1,1x50 m, pour armer les mortiers. | 1.1 | m² | 1.61 | 1.77
mt28mop325b |  | Impression à base de silicate en émulsion aqueuse, imperméable à l'eau de pluie et perméable à la vapeur d'eau; à appliquer à la brosse, au rouleau ou au pistolet. | 0.037 | kg | 4.45 | 0.16
mt28mop310sa |  | Mortier acrylique, couleur blanche, composé de silicate potassique liquide modifié avec des copolymères acryliques, charges, pigments et additifs, antimoisissure, très perméable à la vapeur d'eau et avec résistance aux champignons et aux bactéries, aux alcalis, au vieillissement, à la contamination urbaine et aux rayons UV, pour revêtement dans les parements extérieurs. | 0.833 | kg | 6.96 | 5.8
mt14baa030a |  | Profil d'arrêt en acier inoxydable, pour fixation de nappe drainante à excroissances et arase de la couche de finition. | 0.17 | m | 1.96 | 0.33
mt14gdo010a |  | Nappe drainante à excroissances en polyéthylène haute densité (PEHD/HDPE), avec des excroissances de 7,5 mm de hauteur, résistance à la compression 150 kN/m² selon NF EN ISO 604, capacité de drainage 5 l/(s·m) et masse nominale 0,5 kg/m². | 0.2 | m² | 2.09 | 0.42
mo054 |  | Compagnon professionnel III/CP2 poseur d'isolants rigides ou flexibles. | 0.1 | h | 30.2 | 3.02
mo101 |  | Ouvrier professionnel II/OP poseur d'isolants rigides ou flexibles. | 0.1 | h | 26.02 | 2.6
mo039 |  | Compagnon professionnel III/CP2 enduiseur. | 0.6 | h | 29.25 | 17.55
mo079 |  | Ouvrier professionnel II/OP enduiseur. | 0.6 | h | 26.02 | 15.61
mo032 |  | Compagnon professionnel III/CP2 poseur de produits imperméabilisants. | 0.1 | h | 29.25 | 2.93
mo070 |  | Ouvrier professionnel II/OP poseur de produits imperméabilisants. | 0.1 | h | 26.02 | 2.6
|  | Frais de chantier des unités d'ouvrage | 2 | % | 110.45 | 2.21
Coût d'entretien décennal: 5,63€ les 10 premières années. |  |  |  |  | Montant total HT: | 112.66