## Feuille 1
ETC030 | m² | Toiture terrasse chaude, accessible, avec revêtement de sol fixe, de type conventionnel, pour trafic piéton public. Imperméabilisation avec des membranes bitumineuses, de type monocouche.
Toiture terrasse chaude, accessible, avec revêtement de sol fixe, type conventionnelle, pente de 1% à 5%, pour trafic piéton public. FORME DE PENTES: via l'enceinte au niveau des noues, des arêtiers et des joints, avec des murets de brique creuse courante en terre cuite et couche de béton cellulaire à base de ciment et adjuvant plastifiant-entraîneur d'air, de résistance à la compression 0,2 MPa et 350 kg/m³ de densité, confectionné sur chantier avec ciment gris et adjuvant plastifiant-entraîneur d'air, avec épaisseur moyenne de 10 cm; avec couche de régularisation de mortier de ciment, industriel, M-5 de 2 cm d'épaisseur, finition talochée; ISOLATION THERMIQUE: panneau rigide en laine minérale hydrofugée; COUCHE SEPARATRICE SOUS COUCHE DE RENFORT: géotextile non tissé composé de fibres de polyester unies par aiguilletage, (150 g/m²); COUCHE DE RENFORT: mortier de ciment CEM II/B-P 32,5 N type M-10 de 4 cm d'épaisseur; IMPERMÉABILISATION: type monocouche, adhérée, constituée d'une membrane en bitume modifié par élastomère SBS, LBM(SBS)-40-FP, totalement adhérée avec un chalumeau; COUCHE SÉPARATRICE SOUS PROTECTION: géotextile non tissé composé de fibres de polyester unies par aiguilletage, (200 g/m²); COUCHE DE PROTECTION: revêtement de sol en carreaux céramiques en grès rustique, 20x20 cm pose en couche mince avec du mortier-colle de prise normale, C1 sans aucune caractéristique supplémentaire, couleur grise, sur une couche de régularisation de mortier de ciment, industriel, M-5, de 4 cm d'épaisseur, jointoiement avec du mortier de joints cémenteux amélioré, avec absorption d'eau réduite et résistance élevée à l'abrasion type CG 2 W A, couleur blanche, pour joints de 2 à 15 mm. Comprend les croisillons en PVC. Le prix ne comprend ni l'exécution et le scellement des joints ni l'exécution des arrêts aux rencontres avec les parements et les écoulements.
Code interne |  |  | Désignation | Quantité | Unité | Prix unitaire | Prix total
mt04lcc010c |  |  | Brique creuse en terre cuite (tochana), à revêtir, 29x14x9 cm, pour utilisation en maçonnerie protégée (pièce en P), densité 805 kg/m³, selon NF EN 771-1. | 3 | U | 0.35 | 1.05
mt08cem011a |  |  | Ciment Portland CEM II/B-L 32,5 R, couleur grise, en sacs, selon NF EN 197-1. | 30 | kg | 0.1 | 3
mt08adb010a |  |  | Adjuvant plastifiant-entraîneur d'air pour bétons cellulaires. | 0.3 | kg | 4.25 | 1.28
mt08aaa010a |  |  | Eau. | 0.06 | m³ | 1.5 | 0.09
mt16pea020b |  |  | Panneau rigide en polystyrène expansé, selon NF EN 13163, usinage latéral droit, de 20 mm d'épaisseur, résistance thermique 0,55 m²K/W, conductivité thermique 0,036 W/(mK), pour joint de dilatation. | 0.01 | m² | 1.34 | 0.01
mt09mif010ca |  |  | Mortier industriel pour maçonnerie, de ciment, couleur grise, catégorie M-5 (résistance à la compression 5 N/mm²), fourni en sacs, selon NF EN 998-2. | 0.113 | t | 53.48 | 6.04
mt16lrc010ac |  |  | Panneau rigide en laine minérale hydrofugée, selon NF EN 13162, de 50 mm d'épaisseur, résistance thermique >= 1,3 m²K/W, conductivité thermique 0,038 W/(mK), Euroclasse A1 de réaction au feu selon NF EN 13501-1. | 1.05 | m² | 19.01 | 19.96
mt14gsa020bc |  |  | Géotextile non tissé composé de fibres de polyester unies par aiguilletage, avec une résistance à la traction longitudinale de 1,88 kN/m, une résistance à la traction transversale de 1,49 kN/m, une ouverture de cône à l'essai de perforation dynamique selon NF EN ISO 13433 inférieure à 40 mm, résistance CBR au poinçonnement 0,3 kN et une masse surfacique de 150 g/m², selon NF EN 13252. | 1.05 | m² | 0.68 | 0.71
mt09mor010e |  |  | Mortier de ciment CEM II/B-P 32,5 N type M-10, confectionné sur site avec 380 kg/m³ de ciment et une proportion en volume 1/4. | 0.04 | m³ | 133.3 | 5.33
mt14lba010k |  |  | Membrane en bitume modifié par élastomère SBS, LBM(SBS)-40-FP, de 3,5 mm d'épaisseur, masse nominale 4 kg/m², avec une armature de feutre de polyester renforcé et stabilisé de 150 g/m², de surface non protégée, et coefficient de diffusion-perméabilité au radon 7x10-12 m²/s. Selon NF EN 13707. | 1.1 | m² | 7 | 7.7
mt14gsa020ce |  |  | Géotextile non tissé composé de fibres de polyester unies par aiguilletage, avec une résistance à la traction longitudinale de 1,63 kN/m, une résistance à la traction transversale de 2,08 kN/m, une ouverture de cône à l'essai de perforation dynamique selon NF EN ISO 13433 inférieure à 27 mm, résistance CBR au poinçonnement 0,4 kN et une masse surfacique de 200 g/m², selon NF EN 13252. | 1.05 | m² | 0.93 | 0.98
mt09mcr021g |  |  | Mortier-colle de prise normale, C1, selon NF EN 12004, couleur grise. | 4 | kg | 0.35 | 1.4
mt18bcr010he800 |  |  | Carreau céramique en grès rustique, 20x20 cm, 8,00€/m², capacité d'absorption en eau 3%<=E<6%, groupe AII, selon NF EN 14411, résistance au glissement supérieur à 45 selon DIN CEN/TS 12633. | 1.05 | m² | 8 | 8.4
mt18acc050b |  |  | Croisillons en PVC pour séparation entre 3 et 15 mm. | 14 | U | 0.03 | 0.42
mt18rcr010a300 |  |  | Plinthe céramique en grès rustique, de 7 cm de largeur, 3,00€/m. | 0.4 | m | 3 | 1.2
mt09mcp020fE |  |  | Mortier de joints cémenteux amélioré, avec absorption d'eau réduite et résistance élevée à l'abrasion, type CG2 W A, selon NF EN 13888, couleur blanche, pour joints de 2 à 15 mm, à base de ciment à haute résistance, quartz, additifs spéciaux, pigments et résines synthétiques, pour jointoiement de tout type de pièces céramiques. | 0.05 | kg | 0.78 | 0.04
mq06cel010 |  |  | Équipement pour fabrication et pompage de béton cellulaire à base de ciment et adjuvant plastifiant-entraîneur d'air, de 12 m³/h. | 0.03 | h | 25.08 | 0.75
mo020 |  |  | Compagnon professionnel III/CP2 construction. | 0.3 | h | 29.25 | 8.78
mo113 |  |  | Ouvrier d'exécution I/OE1 construction. | 0.8 | h | 24.51 | 19.61
mo029 |  |  | Compagnon professionnel III/CP2 poseur de membranes d'étanchéité. | 0.14 | h | 29.25 | 4.1
mo067 |  |  | Ouvrier professionnel II/OP poseur de membranes d'étanchéité. | 0.14 | h | 26.02 | 3.64
mo054 |  |  | Compagnon professionnel III/CP2 poseur d'isolants rigides ou flexibles. | 0.05 | h | 30.2 | 1.51
mo101 |  |  | Ouvrier professionnel II/OP poseur d'isolants rigides ou flexibles. | 0.05 | h | 26.02 | 1.3
mo023 |  |  | Compagnon professionnel III/CP2 carreleur en revêtements de sols. | 0.4 | h | 29.25 | 11.7
mo061 |  |  | Ouvrier professionnel II/OP carreleur en revêtements de sols. | 0.2 | h | 26.02 | 5.2
|  |  | Frais de chantier des unités d'ouvrage | 2 | % | 114.2 | 2.28
Coût d'entretien décennal: 30,75€ les 10 premières années. | [5 empty] | Montant total HT: | 116.48