## Feuille 1
ETH020 | m² |  | Toiture terrasse chaude, inaccessible, autoprotégée, de type conventionnel. Imperméabilisation avec des membranes bitumineuses, de type monocouche.
Toiture terrasse chaude, inaccessible, autoprotégée, de type conventionnel, pente de 1% à 15%. FORME DE PENTES: via l'enceinte au niveau des noues, des arêtiers et des joints, avec des murets de brique creuse courante en terre cuite et couche d'argile expansée, déversée à sec et consolidée à sa surface avec du lait de ciment, en fournissant une résistance à la compression de 1 MPa et avec une conductivité thermique de 0,087 W/(mK), avec épaisseur moyenne de 10 cm; avec couche de régularisation de mortier de ciment, industriel, M-5 de 4 cm d'épaisseur, finition talochée; ISOLATION THERMIQUE: panneau rigide en laine minérale soudable, hydrofugée, de 80 mm d'épaisseur; IMPERMÉABILISATION: type monocouche, adhérée, constituée d'une membrane en bitume modifié par élastomère SBS, LBM(SBS)-50/G-FP totalement adhérée avec un chalumeau. Le prix ne comprend ni l'exécution et le scellement des joints ni l'exécution des arrêts aux rencontres avec les parements et les écoulements.
Code interne |  | Désignation |  | Quantité | Unité | Prix unitaire | Prix total
mt04lcc010c |  | Brique creuse en terre cuite (tochana), à revêtir, 29x14x9 cm, pour utilisation en maçonnerie protégée (pièce en P), densité 805 kg/m³, selon NF EN 771-1. |  | 3 | U | 0.35 | 1.05
mt01arl030a |  | Argile expansée, fournie en sacs, selon NF EN 13055-1. |  | 0.1 | m³ | 144.49 | 14.45
mt09lec020b |  | Lait de ciment CEM II/B-P 32,5 N 1/3. |  | 0.01 | m³ | 112.6 | 1.13
mt16pea020b |  | Panneau rigide en polystyrène expansé, selon NF EN 13163, usinage latéral droit, de 20 mm d'épaisseur, résistance thermique 0,55 m²K/W, conductivité thermique 0,036 W/(mK), pour joint de dilatation. |  | 0.01 | m² | 1.34 | 0.01
mt08aaa010a |  | Eau. |  | 0.014 | m³ | 1.5 | 0.02
mt09mif010ca |  | Mortier industriel pour maçonnerie, de ciment, couleur grise, catégorie M-5 (résistance à la compression 5 N/mm²), fourni en sacs, selon NF EN 998-2. |  | 0.075 | t | 53.48 | 4.01
mt16lrc010fh |  | Panneau rigide en laine minérale soudable, hydrofugée, selon NF EN 13162, revêtu avec bitume asphaltique et film en polypropylène thermofusible, de 80 mm d'épaisseur, résistance thermique >= 2,1 m²K/W, conductivité thermique 0,038 W/(mK), Euroclasse F de réaction au feu selon NF EN 13501-1. |  | 1.05 | m² | 30.88 | 32.42
mt14lga010eb |  | Membrane en bitume modifié par élastomère SBS, LBM(SBS)-50/G-FP, de 3,5 mm d'épaisseur, masse nominale 5 kg/m², avec une armature de feutre de polyester renforcé et stabilisé de 150 g/m², avec une autoprotection minérale de couleur rouge. Selon NF EN 13707. |  | 1.1 | m² | 9.08 | 9.99
mo020 |  | Compagnon professionnel III/CP2 construction. |  | 0.09 | h | 29.25 | 2.63
mo113 |  | Ouvrier d'exécution I/OE1 construction. |  | 0.29 | h | 24.51 | 7.11
mo029 |  | Compagnon professionnel III/CP2 poseur de membranes d'étanchéité. |  | 0.1 | h | 29.25 | 2.93
mo067 |  | Ouvrier professionnel II/OP poseur de membranes d'étanchéité. |  | 0.1 | h | 26.02 | 2.6
mo054 |  | Compagnon professionnel III/CP2 poseur d'isolants rigides ou flexibles. |  | 0.05 | h | 30.2 | 1.51
mo101 |  | Ouvrier professionnel II/OP poseur d'isolants rigides ou flexibles. |  | 0.05 | h | 26.02 | 1.3
|  | Frais de chantier des unités d'ouvrage |  | 2 | % | 81.16 | 1.62
Coût d'entretien décennal: 18,54€ les 10 premières années. | [5 empty] | Montant total HT: | 82.78