## Feuille 1
ETH030 | m² |  | Toiture terrasse chaude, inaccessible, autoprotégée, de type conventionnel. Imperméabilisation avec des membranes bitumineuses, de type bicouche.
Toiture terrasse chaude, inaccessible, autoprotégée, de type conventionnel, pente de 1% à 15%. FORME DE PENTES: via l'enceinte au niveau des noues, des arêtiers et des joints, avec des murets de brique creuse courante en terre cuite et couche d'argile expansée, déversée à sec et consolidée à sa surface avec du lait de ciment, en fournissant une résistance à la compression de 1 MPa et avec une conductivité thermique de 0,087 W/(mK), avec épaisseur moyenne de 10 cm; avec couche de régularisation de mortier de ciment, industriel, M-5 de 4 cm d'épaisseur, finition talochée; ISOLATION THERMIQUE: panneau rigide en laine minérale soudable, hydrofugée, de 50 mm d'épaisseur; IMPERMÉABILISATION: type bicouche, adhérée, composée d'une membrane en bitume modifié par élastomère SBS, LBM(SBS)-30-FV, et une membrane en bitume modifié par élastomère SBS, LBM(SBS)-40/G-FP, totalement adhérées avec un chalumeau, sans coïncidence des joints. Le prix ne comprend ni l'exécution et le scellement des joints ni l'exécution des arrêts aux rencontres avec les parements et les écoulements.
Code interne |  | Désignation |  | Quantité | Unité | Prix unitaire | Prix total
mt04lcc010c |  | Brique creuse en terre cuite (tochana), à revêtir, 29x14x9 cm, pour utilisation en maçonnerie protégée (pièce en P), densité 805 kg/m³, selon NF EN 771-1. |  | 3 | U | 0.35 | 1.05
mt01arl030a |  | Argile expansée, fournie en sacs, selon NF EN 13055-1. |  | 0.1 | m³ | 144.49 | 14.45
mt09lec020b |  | Lait de ciment CEM II/B-P 32,5 N 1/3. |  | 0.01 | m³ | 112.6 | 1.13
mt16pea020b |  | Panneau rigide en polystyrène expansé, selon NF EN 13163, usinage latéral droit, de 20 mm d'épaisseur, résistance thermique 0,55 m²K/W, conductivité thermique 0,036 W/(mK), pour joint de dilatation. |  | 0.01 | m² | 1.34 | 0.01
mt08aaa010a |  | Eau. |  | 0.014 | m³ | 1.5 | 0.02
mt09mif010ca |  | Mortier industriel pour maçonnerie, de ciment, couleur grise, catégorie M-5 (résistance à la compression 5 N/mm²), fourni en sacs, selon NF EN 998-2. |  | 0.075 | t | 53.48 | 4.01
mt16lrc010fd |  | Panneau rigide en laine minérale soudable, hydrofugée, selon NF EN 13162, revêtu avec bitume asphaltique et film en polypropylène thermofusible, de 50 mm d'épaisseur, résistance thermique >= 1,3 m²K/W, conductivité thermique 0,038 W/(mK), Euroclasse F de réaction au feu selon NF EN 13501-1. |  | 1.05 | m² | 25.78 | 27.07
mt14lga010cc |  | Membrane en bitume modifié par élastomère SBS, LBM(SBS)-40/G-FP, de 2,5 mm d'épaisseur, masse nominale 4 kg/m², avec une armature de feutre de polyester renforcé et stabilisé de 160 g/m², avec une autoprotection minérale de couleur verte. Selon NF EN 13707. |  | 1.1 | m² | 8.11 | 8.92
mt14lba010a |  | Membrane en bitume modifié par élastomère SBS, LBM(SBS)-30-FV, de 2,5 mm d'épaisseur, masse nominale 3 kg/m², avec une armature de feutre en fibre de verre de 60 g/m², de surface non protégée. Selon NF EN 13707. |  | 1.1 | m² | 4.8 | 5.28
mo020 |  | Compagnon professionnel III/CP2 construction. |  | 0.09 | h | 29.25 | 2.63
mo113 |  | Ouvrier d'exécution I/OE1 construction. |  | 0.29 | h | 24.51 | 7.11
mo029 |  | Compagnon professionnel III/CP2 poseur de membranes d'étanchéité. |  | 0.17 | h | 29.25 | 4.97
mo067 |  | Ouvrier professionnel II/OP poseur de membranes d'étanchéité. |  | 0.17 | h | 26.02 | 4.42
mo054 |  | Compagnon professionnel III/CP2 poseur d'isolants rigides ou flexibles. |  | 0.05 | h | 30.2 | 1.51
mo101 |  | Ouvrier professionnel II/OP poseur d'isolants rigides ou flexibles. |  | 0.05 | h | 26.02 | 1.3
|  | Frais de chantier des unités d'ouvrage |  | 2 | % | 83.88 | 1.68
Coût d'entretien décennal: 19,17€ les 10 premières années. | [5 empty] | Montant total HT: | 85.56