## Feuille 1
FIU110 | m² | Isolation thermique par l'extérieur de la couche intérieure, en façade double paroi en maçonnerie à revêtir.
Isolation thermique par l'extérieur de la couche intérieure, en façade double paroi en maçonnerie à revêtir, avec panneau rigide en polystyrène expansé, à surface lisse et usinage latéral droit, de 150 mm d'épaisseur, résistance thermique 5 m²K/W, conductivité thermique 0,03 W/(mK). Mise en place: bord à bord, avec mousse de polyuréthane, sur des écarteurs du même matériau isolant, pour maintenir l'épaisseur de la lame d'air. Comprend la mousse adhésive auto-expansive, élastique, en polyuréthane monocomposant pour la fixation des écarteurs à la couche intérieure et des panneaux isolants aux écarteurs.
Code interne |  |  | Désignation | Quantité | Unité | Prix unitaire | Prix total
mt16pel010abxa |  |  | Panneau rigide en polystyrène expansé, selon NF EN 13163, à surface lisse et usinage latéral droit, de 150 mm d'épaisseur, résistance thermique 5 m²K/W, conductivité thermique 0,03 W/(mK), Euroclasse E de réaction au feu selon NF EN 13501-1, avec code de désignation EPS-EN 13163-L3-W3-T2-S5-P10-BS150-TR200-DS(N)2-CS(10)100. | 1.05 | m² | 12.13 | 12.74
mt22www040 |  |  | Aérosol de 750 ml de mousse adhésive autoexpansive, élastique, en polyuréthane monocomposant, de 25 kg/m³ de densité, conductivité thermique 0,0345 W/(mK), 135% d'expansion, élongation jusqu'à rupture 45% et 7 N/cm² de résistance à la traction, stable de -40°C à 90°C; à appliquer au pistolet; selon NF EN 13165. | 0.05 | U | 8.37 | 0.42
mo054 |  |  | Compagnon professionnel III/CP2 poseur d'isolants rigides ou flexibles. | 0.024 | h | 30.2 | 0.72
mo101 |  |  | Ouvrier professionnel II/OP poseur d'isolants rigides ou flexibles. | 0.024 | h | 26.02 | 0.62
|  |  | Frais de chantier des unités d'ouvrage | 2 | % | 14.5 | 0.29
Coût d'entretien décennal: 0,30€ les 10 premières années. | [5 empty] | Montant total HT: | 14.79