## Feuille 1
FMC060 | m² | Carrelage mural avec des pièces de grand format en grès porcelainé émaillé. Pose en couche mince.
Carrelage mural avec des pièces de grand format en grès porcelainé émaillé, finition polie, de 373x373x10 mm, gamme moyenne, capacité d'absorption en eau E<0,5%, groupe BIa, selon NF EN 14411. SUPPORT: parement en béton, vertical, jusqu'à 3 m de hauteur. POSE: en couche mince et via double encollage avec du mortier-colle amélioré, C2 TE, selon NF EN 12004, avec résistance au glissement et temps ouvert allongé. JOINTOIEMENT: avec du mortier de joints cémenteux amélioré, avec absorption d'eau réduite et résistance élevée à l'abrasion type CG 2 W A, couleur grise, dans des joints de 3 mm d'épaisseur. Comprend les croisillons en PVC. Le prix ne comprend ni les pièces spéciales ni la résolution des points singuliers.
Code interne |  |  | Désignation | Quantité | Unité | Prix unitaire | Prix total
mt09mcp100d |  |  | Mortier-colle amélioré, C2 TE, selon NF EN 12004, avec résistance au glissement et temps ouvert allongé, couleur blanche, à base de ciment à haute résistance, granulats sélectionnés, additifs et résines synthétiques, pour la pose en couche mince de tut type de pièces céramiques en parements verticaux intérieurs et revêtements intérieurs et extérieurs. | 8 | kg | 0.5 | 4
mt19abp100ygba |  |  | Pièces de grand format en grès porcelainé émaillé, finition polie, de 373x373x10 mm, gamme moyenne, capacité d'absorption en eau E<0,5%, groupe BIa, selon NF EN 14411. | 1.05 | m² | 15.99 | 16.79
mt09mcp020bG |  |  | Mortier de joints cémenteux amélioré, avec absorption d'eau réduite et résistance élevée à l'abrasion, type CG2 W A, selon NF EN 13888, couleur grise, pour joints de 2 à 15 mm, à base de ciment à haute résistance, granulats sélectionnés, additifs spéciaux et pigments, avec effet antimoisissure et effet préventif des efflorescences, hydrofugeant, spécial pour le jointoiement de tout type de pièces céramiques et pierres naturelles dans les zones de prolifération de micro-organismes. | 0.27 | kg | 1.46 | 0.39
mt18acc100a |  |  | Kit de croisillons en PVC pour garantir une épaisseur des joints entre les pièces entre 1 et 20 mm, pour carrelage mural et au sol. | 0.173 | U | 2.4 | 0.42
mo024 |  |  | Compagnon professionnel III/CP2 carreleur en revêtements muraux. | 0.388 | h | 29.25 | 11.35
mo062 |  |  | Ouvrier professionnel II/OP carreleur en revêtements muraux. | 0.194 | h | 26.02 | 5.05
|  |  | Frais de chantier des unités d'ouvrage | 2 | % | 38 | 0.76
[6 empty] | Montant total HT: | 38.76