## Feuille 1
FMN010 | m² | Revêtement continu de parements en microciment.
Revêtement continu de parements en microciment, de 3 mm d'épaisseur, réalisé sur surface absorbante, IMPRESSION: à base de résines synthétiques en dispersion aqueuse, diluée en deux parties d'eau. COUCHE DE BASE: microciment monocomposant, couleur blanche, en deux couches, (1 kg/m² chaque couche). COUCHE DE FINITION: microciment monocomposant, texture lisse, couleur verte, coloré dans la masse avec pigment en pâte, en deux couches, (0,3 kg/m² chaque couche). COUCHE DE SCELLEMENT: impression scellante respirante et deux couches de scelleur de polyuréthane aliphatique, sans dissolvants, finition brillant. Le prix ne comprend pas la surface support.
Code interne |  |  | Désignation | Quantité | Unité | Prix unitaire | Prix total
mt28mcm070k |  |  | Impression monocomposante, diluée en deux parties d'eau, à base de résines synthétiques en dispersion aqueuse, pour régulariser la porosité et améliorer l'adhérence des supports absorbants et non absorbants, à appliquer au rouleau. | 0.135 | l | 9.7 | 1.31
mt28mcm080mW1e |  |  | Microciment monocomposant, couleur blanche, constitué de ciment, granulats sélectionnés et additifs, de grande dureté, adhérence et flexibilité, comme couche de base, préalablement mélangé avec de l'eau, à appliquer à la truelle. | 2 | kg | 3.78 | 7.56
mt28mcm080nY1d |  |  | Microciment monocomposant, texture lisse, couleur verte, constitué de ciment, granulats sélectionnés et additifs, de grande dureté, adhérence et flexibilité, comme couche de finition, préalablement mélangé avec de l'eau, à appliquer à la truelle. | 0.6 | kg | 3.78 | 2.27
mt28mcm050PW1 |  |  | Pigment en pâte en base aqueuse, pour la coloration en masse de couleur verte de microciment. | 0.006 | l | 77.6 | 0.47
mt08aaa010a |  |  | Eau. | 0.004 | m³ | 1.5 | 0.01
mt28mcm090d |  |  | Impression scellante respirante avec résines acryliques en dispersion aqueuse, à appliquer à la brosse. | 0.12 | l | 12.8 | 1.54
mt28mcm100p |  |  | Scelleur de polyuréthane aliphatique à deux composants, sans dissolvants, finition brillant, à appliquer à la brosse ou au rouleau. | 0.12 | l | 35.89 | 4.31
mo020 |  |  | Compagnon professionnel III/CP2 construction. | 0.749 | h | 29.25 | 21.91
mo113 |  |  | Ouvrier d'exécution I/OE1 construction. | 1.338 | h | 24.51 | 32.79
|  |  | Frais de chantier des unités d'ouvrage | 2 | % | 72.17 | 1.44
Coût d'entretien décennal: 13,62€ les 10 premières années. | [5 empty] | Montant total HT: | 73.61