## Feuille 1
FSC270 | m² |  | Revêtement de sol intérieur en pièces de grès rustique. Pose en couche épaisse.
Revêtement de sol intérieur en pièces en grès rustique, de 200x200x12 mm, gamme moyenne, capacité d'absorption en eau 3%<=E<6%, groupe AII, selon NF EN 14411, avec résistance au glissement entre 35 et 45 selon DIN CEN/TS 12633. SUPPORT: en mortier de ciment. POSE: en couche épaisse avec du mortier bâtard de ciment CEM II/A-P 32,5 R, de chaux et de sable. JOINTOIEMENT: avec du mortier de joints cémenteux amélioré, avec absorption d'eau réduite et résistance élevée à l'abrasion type CG 2 W A, couleur jaune, dans des joints de 2 mm d'épaisseur.
Code interne |  | Désignation |  | Quantité | Unité | Prix unitaire | Prix total
mt09mor020b |  | Mortier bâtard de ciment CEM II/A-P 32,5 R, chaux et sable, type M-5, confectionné sur chantier avec 250 kg/m³ de ciment et une proportion en volume 1:1:7. |  | 0.03 | m³ | 146.1 | 4.38
mt18bdr100fn |  | Pièces en grès rustique, de 200x200x12 mm, gamme moyenne, capacité d'absorption en eau 3%<=E<6%, groupe AII, selon NF EN 14411, avec résistance au glissement entre 35 et 45 selon DIN CEN/TS 12633. |  | 1.05 | m² | 19.89 | 20.88
mt18acc100a |  | Kit de croisillons en PVC pour garantir une épaisseur des joints entre les pièces entre 1 et 20 mm, pour carrelage mural et au sol. |  | 0.35 | U | 2.4 | 0.84
mt09mcp020jF |  | Mortier de joints cémenteux amélioré, avec absorption d'eau réduite et résistance élevée à l'abrasion, type CG2 W A, selon NF EN 13888, couleur jaune, pour joints de 4 à 20 mm, à base de ciment à haute résistance, quartz, additifs spéciaux, pigments et résines synthétiques, pour jointoiement de pièces céramiques de basse porosité. |  | 0.43 | kg | 1.12 | 0.48
mo023 |  | Compagnon professionnel III/CP2 carreleur en revêtements de sols. |  | 0.418 | h | 29.25 | 12.23
mo061 |  | Ouvrier professionnel II/OP carreleur en revêtements de sols. |  | 0.209 | h | 26.02 | 5.44
|  | Frais de chantier des unités d'ouvrage |  | 2 | % | 44.25 | 0.89
Coût d'entretien décennal: 7,67€ les 10 premières années. | [5 empty] | Montant total HT: | 45.14