## Feuille 1
FYP040 | U | Revêtement de marches en pierre naturelle.
Revêtement de marches de forme droite, dans un escalier de 100 cm de largeur, via un doublage constitué de marche de marbre Crema Mallorca, finition poli et contremarche de marbre Cenia, finition poli, avec plinthe de marbre Crème Levant de deux pièces de 37x7x2 cm, placé avec du mortier de ciment M-5.
Code interne |  | Désignation | Quantité | Unité | Prix unitaire | Prix total
mt18pmn110la |  | Marche droit en marbre, provenant d'Espagne, Crema Mallorca, longueur jusqu'à 100 cm et 3 cm d'épaisseur, face et bords polis, densité 2628 kg/m³, selon NF EN 1936, résistance à la compression 198 MPa, selon NF EN 1926, résistance à la flexion 19 MPa, selon NF EN 12372, absorption d'eau par capillarité inférieure à 5 kg/m² min½, selon NF EN 1925, coefficient d'absorption d'eau <= 0,89%, selon NF EN 13755, Euroclasse A1 de réaction au feu, selon Comisión 96/603/EC; selon NF EN 12058. | 1 | U | 21.16 | 21.16
mt18pmn111ia |  | Contremarche en marbre, provenant d'Espagne, Cenia, jusqu'à 100 cm de long par 16 cm de large et 2 cm d'épaisseur, polie, densité 2710 kg/m³, selon NF EN 1936, résistance à la compression 176 MPa, selon NF EN 1926, résistance à la flexion 20 MPa, selon NF EN 12372, absorption d'eau par capillarité inférieure à 5 kg/m² min½, selon NF EN 1925, coefficient d'absorption d'eau <= 0,26%, selon NF EN 13755, Euroclasse A1 de réaction au feu, selon Comisión 96/603/EC; selon NF EN 12058. | 1 | U | 14.99 | 14.99
mt18zmn110u |  | Plinthe pour escalier en marbre, provenant d'Espagne, Crème Levant, de deux pièces, 37x7x2 cm, face et bords polis, densité 2690 kg/m³, selon NF EN 1936, résistance à la compression 131,6 MPa, selon NF EN 1926, résistance à la flexion 11,4 MPa, selon NF EN 12372, absorption d'eau par capillarité inférieure à 5 kg/m² min½, selon NF EN 1925, coefficient d'absorption d'eau <= 0,4%, selon NF EN 13755, Euroclasse A1 de réaction au feu, selon Comisión 96/603/EC, résistance à l'abrasion 2,76 mm, selon NF EN 14157, résistance à la glissance en conditions sèches (indice SRV) 53, résistance à la glissance en conditions humides (indice SRV) 14, selon NF EN 14231; selon NF EN 12058. | 1 | U | 2.84 | 2.84
mt09mor010c |  | Mortier de ciment CEM II/B-P 32,5 N type M-5, confectionné sur site avec 250 kg/m³ de ciment et une proportion en volume 1/6. | 0.02 | m³ | 115.3 | 2.31
mt09mcr060c |  | Mortier de joints cémenteux, CG1, pour joint minimum entre 1,5 et 3 mm, selon NF EN 13888. | 0.15 | kg | 0.7 | 0.11
mo023 |  | Compagnon professionnel III/CP2 carreleur en revêtements de sols. | 0.61 | h | 29.25 | 17.84
mo061 |  | Ouvrier professionnel II/OP carreleur en revêtements de sols. | 0.61 | h | 26.02 | 15.87
mo113 |  | Ouvrier d'exécution I/OE1 construction. | 0.61 | h | 24.51 | 14.95
|  | Frais de chantier des unités d'ouvrage | 2 | % | 90.07 | 1.8
Coût d'entretien décennal: 10,11€ les 10 premières années. |  |  |  |  | Montant total HT: | 91.87