## Feuille 1
GFA010 | m³ | Radier.
Radier en béton armé, réalisé avec béton C25/30 (XC1(F)+ XF2(F); D10; S3; Cl 0,4) prêt à l'emploi, et coulage à la pompe, et acier Fe E 500, avec une quantité approximative de 85 kg/m³; finition superficielle lisse par règle vibrante puis polissage à la lisseuse mécanique, avec incorporation d'une couche de roulement par saupoudrage avec des granulats de quartz (rendement 5 kg/m²) et application finale d'agent filmogène (rendement 0,15 kg/m²). Comprend les armatures pour la formation de la fosse d'ascenseur, les renforts, les pliages, les rencontres, les amorces et les attentes dans les murs, les escaliers et les rampes, les changements de niveau, le fil de fer à lier, et les séparateurs. Le prix comprend le ferraillage de l'armature et la pose en coffrage ou sur site, mais il ne comprend pas le coffrage.
Code interne |  | Désignation | Quantité | Unité | Prix unitaire | Prix total
mt07aco020a |  | Séparateur homologué pour fondations. | 5 | U | 0.15 | 0.75
mt07aco050c |  | Barres en acier haute adhérence, Fe E 500, fourni sur chantier en barres brutes, de divers diamètres. | 86.7 | kg | 2 | 173.4
mt08var050 |  | Fil de fer galvanisé pour attacher, de 1,30 mm de diamètre. | 0.425 | kg | 1.5 | 0.64
mt10haf030fLEc |  | Béton C25/30 (XC1(F) + XF2(F); D10; S3; Cl 0,4), prêt à l'emploi, selon NF EN 206. | 1.05 | m³ | 144.97 | 152.22
mt09bnc010b |  | Mortier durcisseur, CT - C60 - F10 - A6, selon NF EN 13813, couleur grise, composé de ciment, granulats sélectionnés à quartz, pigments organiques et additifs, de basse porosité, avec une densité apparente de 1330 kg/m³, avec résistance aux huiles et à l'essence, une résistance à la compression de 75000 kN/m² et une résistance à l'abrasion selon la méthode Böhme NF EN 13892-3 de 6 cm³ / 50 cm². | 5 | kg | 0.61 | 3.05
mt08cur020a |  | Agent filmogène, pour le séchage des bétons et des mortiers. | 0.15 | l | 1.56 | 0.23
mq06vib020 |  | Règle vibrante de 3 m. | 0.333 | h | 5.23 | 1.74
mq06fra010 |  | Lisseuse mécanique à béton. | 0.275 | h | 5.68 | 1.56
mq06bhe010 |  | Camion pompe stationné sur chantier, pour pompage de béton. | 0.042 | h | 190.4 | 8
mq06pul010 |  | Pulvériseur à actionnement mécanique. | 0.1 | h | 33.6 | 3.36
mo043 |  | Compagnon professionnel III/CP2 ferrailleur. | 0.544 | h | 30.72 | 16.71
mo090 |  | Ouvrier professionnel II/OP ferrailleur. | 0.816 | h | 27.32 | 22.29
mo020 |  | Compagnon professionnel III/CP2 construction. | 0.01 | h | 29.25 | 0.29
mo113 |  | Ouvrier d'exécution I/OE1 construction. | 0.01 | h | 24.51 | 0.25
mo045 |  | Compagnon professionnel III/CP2 bétonneur. | 0.009 | h | 30.72 | 0.28
mo092 |  | Ouvrier professionnel II/OP bétonneur. | 0.12 | h | 27.32 | 3.28
|  | Frais de chantier des unités d'ouvrage | 2 | % | 388.05 | 7.76
Coût d'entretien décennal: 11,87€ les 10 premières années. |  |  |  |  | Montant total HT: | 395.81