## Feuille 1
GOC050 | m³ | Poutre en béton armé.
Poutre en retombée, droite, en béton armé, de 40x60 cm, réalisée avec béton C35/45 (XC3(F)+ XF1(F); D10; S3; Cl 0,2) prêt à l'emploi, et coulage à la benne, et acier Fe E 500, avec une quantité approximative de 150 kg/m³; montage et démontage du système de coffrage, avec finition à revêtir, en étage d'entre 4 et 5 m de hauteur libre, constitué de: surface coffrante en panneaux en bois traité, renforcés avec des tiges et des profilés, amortissables en 25 utilisations; structure support horizontale de poutrelles métalliques et accessoires de montage, amortissables en 150 utilisations et structure support verticale d'étais métalliques, amortissables en 150 utilisations. Comprend le fil de fer à lier, les séparateurs et liquide décoffrant, pour éviter l'adhérence du béton au coffrage. Le prix comprend le ferraillage de l'armature (coupe, façonnage et assemblage des éléments) en atelier et la pose en coffrage sur site.
Code interne |  |  | Désignation | Quantité | Unité | Prix unitaire | Prix total
mt08eft030a |  |  | Panneau en bois traité, de 22 mm d'épaisseur, renforcé avec des tiges et des profilés. | 0.192 | m² | 45.5 | 8.74
mt08eva030 |  |  | Structure support pour coffrage récupérable, composée de: poutrelles métalliques et accessoires de montage. | 0.032 | m² | 102 | 3.26
mt50spa081d |  |  | Étai métallique télescopique, allant jusqu'à 5 m de hauteur. | 0.111 | U | 32.5 | 3.61
mt08cim030b |  |  | Bois de pin. | 0.013 | m³ | 355.5 | 4.62
mt08var060 |  |  | Pointes d'acier de 20x100 mm. | 0.167 | kg | 8.75 | 1.46
mt08dba010d |  |  | Agent démoulant, à base d'huiles spéciales, émulsionnable à l'eau, pour coffrages métalliques, phénoliques ou en bois. | 0.125 | l | 1.8 | 0.23
mt07aco020c |  |  | Séparateur homologué pour poutres. | 4 | U | 0.09 | 0.36
mt07aco050a |  |  | Ferraille élaborée en atelier industriel avec barres en acier haute adhérence, Fe E 500, de divers diamètres. | 150 | kg | 2.62 | 393
mt08var050 |  |  | Fil de fer galvanisé pour attacher, de 1,30 mm de diamètre. | 1.35 | kg | 1.5 | 2.03
mt10haf030hKGc |  |  | Béton C35/45 (XC3(F) + XF1(F); D10; S3; Cl 0,2), prêt à l'emploi, selon NF EN 206. | 1.05 | m³ | 159.14 | 167.1
mo044 |  |  | Compagnon professionnel III/CP2 coffreur. | 2.5 | h | 30.72 | 76.8
mo091 |  |  | Ouvrier professionnel II/OP coffreur. | 2.5 | h | 27.32 | 68.3
mo043 |  |  | Compagnon professionnel III/CP2 ferrailleur. | 1.2 | h | 30.72 | 36.86
mo090 |  |  | Ouvrier professionnel II/OP ferrailleur. | 1.2 | h | 27.32 | 32.78
mo045 |  |  | Compagnon professionnel III/CP2 bétonneur. | 0.34 | h | 30.72 | 10.44
mo092 |  |  | Ouvrier professionnel II/OP bétonneur. | 1.37 | h | 27.32 | 37.43
|  |  | Frais de chantier des unités d'ouvrage | 2 | % | 847.02 | 16.94
Coût d'entretien décennal: 60,48€ les 10 premières années. | [5 empty] | Montant total HT: | 863.96