## Feuille 1
VPP050 | m² |  | Base en béton.
Base en béton avec ajout de fibres de 15 cm d'épaisseur, avec des joints, réalisée avec béton C20/25 (X0(F); D10; S3; Cl 1,0) prêt à l'emploi et coulage à la pompe avec un contenu de fibres sans fonction structurale, fibres de verre résistant aux alcalins (AR) de 2 kg/m³, extension et vibrage manuel, via règle vibrante, avec finition lissée à la règle, pour son utilisation future en tant que support de revêtement; appuyée sur une couche de base existante. Le prix ne comprend pas la couche de base.
Code interne |  | Désignation |  | Quantité | Unité | Prix unitaire | Prix total
mt08fic020b |  | Fibres de verre résistant aux alcalins (AR), avec un contenu minimum de zirconium de 17,1%, de 13 mm de longueur et 13,5 microns de diamètre, avec 100 filaments par brin liés entre eux par un adhésif, limite élastique 74000 N/mm², résistance à la traction 1620 MPa, pour prévenir les fissures par retrait dans les éléments en béton, selon NF EN 15422. |  | 0.3 | kg | 8.92 | 2.68
mt10hmf030n |  | Béton massif C20/25 (X0(F); D10; S3; Cl 1,0), prêt à l'emploi, selon NF EN 206. |  | 0.158 | m³ | 122.5 | 19.36
mq06vib020 |  | Règle vibrante de 3 m. |  | 0.095 | h | 5.33 | 0.51
mq06bhe010 |  | Camion pompe stationné sur chantier, pour pompage de béton. |  | 0.007 | h | 194.16 | 1.36
mo041 |  | Compagnon professionnel III/CP2 VRD espaces publics. |  | 0.048 | h | 29.25 | 1.4
mo087 |  | Ouvrier professionnel II/OP VRD espaces publics. |  | 0.048 | h | 26.02 | 1.25
|  | Frais de chantier des unités d'ouvrage |  | 2 | % | 26.56 | 0.53
Coût d'entretien décennal: 1,90€ les 10 premières années. | [5 empty] | Montant total HT: | 27.09