## Feuille 1
FCM020 | m² | Paroi intérieure, en maçonnerie de blocs de béton apparents.
Paroi intérieure, de 10 cm d'épaisseur, en maçonnerie de bloc apparent en béton, lisse hydrofuge, couleur jaune, 40x20x10 cm, résistance normalisée R10 (10 N/mm²), avec joints horizontaux et verticaux de 10 mm d'épaisseur, joint creux, pose avec du mortier de ciment industriel, couleur grise, M-5, fourni en vrac.
Code interne |  | Désignation | Quantité | Unité | Prix unitaire | Prix total
mt03bhe010aEe |  | Bloc apparent en béton, lisse hydrofuge, couleur jaune, 40x20x10 cm, catégorie II, résistance normalisée R10 (10 N/mm²), densité 1200 kg/m³; avec le prix augmenté de 20% pour cause de pièces spéciales: chaînages et demi-blocs. Selon NF EN 771-3. | 13 | U | 1 | 13
mt08aaa010a |  | Eau. | 0.004 | m³ | 1.5 | 0.01
mt09mif010cb |  | Mortier industriel pour maçonnerie, de ciment, couleur grise, catégorie M-5 (résistance à la compression 5 N/mm²), fourni en vrac, selon NF EN 998-2. | 0.013 | t | 50.2 | 0.65
mq06mms010 |  | Mélangeuse en continu avec silo, pour mortier industriel à sec, fourni en vrac. | 0.058 | h | 1.94 | 0.11
mo021 |  | Compagnon professionnel III/CP2 construction pour des travaux de maçonnerie. | 0.609 | h | 29.25 | 17.81
mo114 |  | Ouvrier d'exécution I/OE1 construction pour des travaux de maçonnerie. | 0.315 | h | 24.51 | 7.72
|  | Frais de chantier des unités d'ouvrage | 2 | % | 39.3 | 0.79
Coût d'entretien décennal: 2,00€ les 10 premières années. |  |  |  |  | Montant total HT: | 40.09