## Feuille 1
FSG080 | m² | Revêtement de sol continu de microciment.
Revêtement de sol continu de microciment, de 3 mm d'épaisseur, réalisé sur surface absorbante. IMPRESSION: à base de résines synthétiques en dispersion aqueuse, diluée en deux parties d'eau. COUCHE DE BASE: microciment monocomposant, couleur blanche, en deux couches, (1 kg/m² chaque couche) et maille en fibre de verre anti-alcalin, de 80 g/m² de masse surfacique. COUCHE DE FINITION: microciment monocomposant, texture lisse, couleur orange, coloré dans la masse avec pigment en pâte, en deux couches, (0,3 kg/m² chaque couche). COUCHE DE SCELLEMENT: impression scellante respirante et deux couches de scelleur de polyuréthane aliphatique, sans dissolvants, finition brillant. Le prix ne comprend pas la surface support.
Code interne |  |  | Désignation | Quantité | Unité | Prix unitaire | Prix total
mt28mcm070k |  |  | Impression monocomposante, diluée en deux parties d'eau, à base de résines synthétiques en dispersion aqueuse, pour régulariser la porosité et améliorer l'adhérence des supports absorbants et non absorbants, à appliquer au rouleau. | 0.135 | l | 9.7 | 1.31
mt28mcm060e |  |  | Maille en fibre de verre anti-alcalin, de 80 g/m² de masse surfacique et de 1x50 m, pour armer des microciments. | 1.05 | m² | 1.59 | 1.67
mt28mcm080mW1e |  |  | Microciment monocomposant, couleur blanche, constitué de ciment, granulats sélectionnés et additifs, de grande dureté, adhérence et flexibilité, comme couche de base, préalablement mélangé avec de l'eau, à appliquer à la truelle. | 2 | kg | 3.78 | 7.56
mt28mcm080nb2d |  |  | Microciment monocomposant, texture lisse, couleur orange, constitué de ciment, granulats sélectionnés et additifs, de grande dureté, adhérence et flexibilité, comme couche de finition, préalablement mélangé avec de l'eau, à appliquer à la truelle. | 0.6 | kg | 3.78 | 2.27
mt28mcm050SZ1 |  |  | Pigment en pâte en base aqueuse, pour la coloration en masse de couleur orange de microciment. | 0.012 | l | 69.84 | 0.84
mt08aaa010a |  |  | Eau. | 0.004 | m³ | 1.5 | 0.01
mt28mcm090d |  |  | Impression scellante respirante avec résines acryliques en dispersion aqueuse, à appliquer à la brosse. | 0.12 | l | 12.8 | 1.54
mt28mcm100p |  |  | Scelleur de polyuréthane aliphatique à deux composants, sans dissolvants, finition brillant, à appliquer à la brosse ou au rouleau. | 0.12 | l | 35.89 | 4.31
mo020 |  |  | Compagnon professionnel III/CP2 construction. | 0.873 | h | 29.25 | 25.54
mo113 |  |  | Ouvrier d'exécution I/OE1 construction. | 1.559 | h | 24.51 | 38.21
|  |  | Frais de chantier des unités d'ouvrage | 2 | % | 83.26 | 1.67
Coût d'entretien décennal: 16,31€ les 10 premières années. | [5 empty] | Montant total HT: | 84.93