## Feuille 1
FSM060 | m² |  | Sol industriel, système MasterTop PG "MBCC de Sika".
Sol industriel, réalisé avec le système MasterTop 200 PG "MBCC de Sika", apte pour fonderies, à l'intérieur, constitué de dallage en béton avec ajout de fibres de 20 cm d'épaisseur, réalisé avec béton C16/20 (X0(F); D10; S3; Cl 1,0) prêt à l'emploi et coulage depuis le camion avec un contenu de fibres sans fonction structurale, fibres en polypropylène MasterFiber 022 "MBCC de Sika" de 0,6 kg/m³, extension et vibrage manuel via règle vibrante; application sur le béton frais de couche de roulement de 10 mm d'épaisseur en mortier fluide à prise rapide, MasterTop 200 PG "MBCC de Sika", CT - C80 - F10 - A3, selon NF EN 13813, couleur grise (29 kg/m²) et finition superficielle via lissage et polissage mécaniques. Le prix ne comprend ni la base du dallage ni l'exécution et le scellement des joints.
Code interne |  | Désignation |  | Quantité | Unité | Prix unitaire | Prix total
mt10hmf030h |  | Béton massif C16/20 (X0(F); D10; S3; Cl 1,0), prêt à l'emploi, selon NF EN 206. |  | 0.21 | m³ | 112.49 | 23.62
mt08frb010a |  | Fibres en polypropylène MasterFiber 022 "MBCC de Sika", de 12 mm de longueur et entre 31 et 35 microns de diamètre, selon NF EN 14889-2, pour prévenir les fissures par retrait dans les éléments en béton. |  | 0.12 | kg | 2.53 | 0.3
mt09bnc045d |  | Mortier fluide à prise rapide, MasterTop 200 PG "MBCC de Sika", CT - C80 - F10 - A3, selon NF EN 13813, couleur grise, composé de ciment et particules métalliques, avec résistance aux huiles, aux alcalis et à l'essence et une résistance à l'abrasion selon la méthode Böhme NF EN 13892-3 de 3 cm³ / 50 cm². |  | 29 | kg | 1.89 | 54.81
mq04dua020b |  | Dumper à décharge frontale de 2 t de charge utile. |  | 0.045 | h | 10.38 | 0.47
mq06vib020 |  | Règle vibrante de 3 m. |  | 0.037 | h | 5.23 | 0.19
mq06fra010 |  | Lisseuse mécanique à béton. |  | 0.29 | h | 5.68 | 1.65
mq06pym020 |  | Mélangeuse-pompeuse pour mortiers autonivelants. |  | 0.232 | h | 10.91 | 2.53
mq06aca030 |  | Polisseuse pour revêtements en béton, composée de plateaux rotationnels auxquels est couplée une série de meules abrasives diamantées, refroidies avec de l'eau, avec système d'aspiration. |  | 0.232 | h | 14.18 | 3.29
mo121 |  | Compagnon professionnel III/CP2 chapiste spécialisé en revêtements de sols industriels. |  | 1.033 | h | 29.25 | 30.22
mo122 |  | Ouvrier professionnel II/OP chapiste spécialisé en revêtements de sols industriels. |  | 1.033 | h | 26.02 | 26.88
|  | Frais de chantier des unités d'ouvrage |  | 2 | % | 143.96 | 2.88
Coût d'entretien décennal: 82,23€ les 10 premières années. | [5 empty] | Montant total HT: | 146.84