## Feuille 1
GPO040 | m² | Plancher sur poutrelles en bois et entrevous courbes en terre cuite.
Plancher traditionnel avec un entraxe de 50 cm, composé de solives rectangulaires de 8x30 cm de section, avec des rainures latérales, de pin sylvestre (Pinus sylvestris) avec classe de résistance C30, selon NF EN 338 et NF EN 1912, classe d'emploi 2, selon NF EN 335, pour une protection face aux agents biotiques qui correspondent à la classe de pénétration NP2 (3 mm dans les faces latérales de l'aubier), selon NF EN 351-1 placés par appui sur élément structural; entrevous courbes d'un filet de brique pleine apparente en terre cuite, moulée main, couleur rouge, 28x13,5x4,5 cm, avec des joints de 10 mm d'épaisseur, placé avec du mortier de ciment industriel, couleur grise, M-7,5, fourni en vrac; acier Fe E 500, quantité 1,1 kg/m², et treillis soudé PAF C 200x200 mm en acier Fe E 500, en dalle de compression de 4 cm d'épaisseur de béton léger LC35/38 (XC1(F); D12; S2; Cl 0,2; D1,4) prêt à l'emploi, et coulage à la benne; étaiement et désétaiement des poutrelles. Comprend, le fil de fer à lier, les séparateurs, les éléments d'attache des poutrelles et les chaînages périphériques des étages et des ouvertures.
Code interne |  |  | Désignation | Quantité | Unité | Prix unitaire | Prix total
mt50spa052b |  |  | Grosse planche en bois de pin, de 20x7,2 cm. | 0.04 | m | 6.32 | 0.25
mt50spa101 |  |  | Clous en acier. | 0.045 | kg | 1.87 | 0.08
mt50spa081a |  |  | Étai métallique télescopique, allant jusqu'à 3 m de hauteur. | 0.013 | U | 19.25 | 0.25
mt07mee510gzaa |  |  | Bois scié de pin sylvestre (Pinus sylvestris) pour solive rectangulaire, de 8x30 cm de section, avec des rainures latérales, avec classe de résistance C30, selon NF EN 338 et NF EN 1912, classe d'emploi 2 selon NF EN 335, pour une protection face aux agents biotiques qui correspondent à la classe de pénétration NP2 (3 mm dans les faces latérales de l'aubier), selon NF EN 351-1. Selon NF B 50-105-3. | 0.048 | m³ | 325 | 15.6
mt05bte010a |  |  | Brique pleine apparente en terre cuite, moulée main, couleur rouge, 28x13,5x4,5 cm, pour utilisation en maçonnerie non protégée (pièce en U), densité 1850 kg/m³, selon NF EN 771-1. | 20.97 | U | 0.75 | 15.73
mt08aaa010a |  |  | Eau. | 0.004 | m³ | 1.5 | 0.01
mt09mif010db |  |  | Mortier industriel pour maçonnerie, de ciment, couleur grise, catégorie M-7,5 (résistance à la compression 7,5 N/mm²), fourni en vrac, selon NF EN 998-2. | 0.008 | t | 53.9 | 0.43
mt07aco020m |  |  | Séparateur homologué pour treillis soudé. | 1 | U | 0.09 | 0.09
mt07aco050a |  |  | Ferraille élaborée en atelier industriel avec barres en acier haute adhérence, Fe E 500, de divers diamètres. | 1.1 | kg | 2.62 | 2.88
mt07ame030adg |  |  | Treillis soudé PAF C 200x200 mm, avec fils de fer longitudinaux de 4,5 mm de diamètre et fils de fer transversaux de 4,5 mm de diamètre, acier Fe E 500, selon NF A35-024. | 1.1 | m² | 3.32 | 3.65
mt08var050 |  |  | Fil de fer galvanisé pour attacher, de 1,30 mm de diamètre. | 0.03 | kg | 1.5 | 0.05
mt10hes070fOGe |  |  | Béton léger LC35/38 (XC1(F); D12; S2; Cl 0,2; D1,4), prêt à l'emploi, selon NF EN 206. | 0.147 | m³ | 213.66 | 31.41
mq06mms010 |  |  | Mélangeuse en continu avec silo, pour mortier industriel à sec, fourni en vrac. | 0.232 | h | 1.94 | 0.45
mo048 |  |  | Compagnon professionnel III/CP2 charpentier bois. | 0.319 | h | 30.72 | 9.8
mo095 |  |  | Ouvrier professionnel II/OP charpentier bois. | 0.16 | h | 27.32 | 4.37
mo020 |  |  | Compagnon professionnel III/CP2 construction. | 1.109 | h | 29.25 | 32.44
mo113 |  |  | Ouvrier d'exécution I/OE1 construction. | 0.564 | h | 24.51 | 13.82
mo044 |  |  | Compagnon professionnel III/CP2 coffreur. | 0.124 | h | 30.72 | 3.81
mo091 |  |  | Ouvrier professionnel II/OP coffreur. | 0.124 | h | 27.32 | 3.39
mo043 |  |  | Compagnon professionnel III/CP2 ferrailleur. | 0.044 | h | 30.72 | 1.35
mo090 |  |  | Ouvrier professionnel II/OP ferrailleur. | 0.042 | h | 27.32 | 1.15
mo045 |  |  | Compagnon professionnel III/CP2 bétonneur. | 0.034 | h | 30.72 | 1.04
mo092 |  |  | Ouvrier professionnel II/OP bétonneur. | 0.147 | h | 27.32 | 4.02
|  |  | Frais de chantier des unités d'ouvrage | 2 | % | 146.07 | 2.92
Coût d'entretien décennal: 22,35€ les 10 premières années. | [5 empty] | Montant total HT: | 148.99